## Sheet1
陕西省消防救援总队铜川支队 装备采购技术文本
序号 | 名称 | 技术参数
1 | 消防头盔 | 1.产品符合XF44-2015 《消防头盔》标准，提供国家消防装备质量监督检验中心出具的检测报告。 2.全盔型消防头盔。 3.帽壳为高温热塑性材料，采用高强度涂层，抗刮擦、火焰和化学腐蚀，内衬抗冲击隔热的聚氨酯泡沫，带超模压芳纶增强材料。特殊的全盔式帽型可有效防护消防队员的头部、眼部、颈部。 4.双层内置式面罩，外层面罩采用金色防辐射镀层，不带空呼面罩的时候，外层面屏可以遮挡住下颚，提供额外保护；内层透明防风面罩、保护眼部安全，要求聚碳酸酯材料抗冲击，不妨碍佩戴近视眼镜的人员使用，防护眼罩可免工具拆卸更换。充分保护消防队员的眼部及面部； 5.可拆卸铝箔防火披肩，耐高温火焰。 6.优异的抗冲击、抗穿刺、绝缘和阻燃性能,头盔抗冲击吸收性能：高温预处理后≤3200N，辐射热预处理后≤3200N，低温预处理后≤3200N，浸水预处理后≤3200N。头盔抗冲击加速度性能：帽顶部≤135gn，帽前部≤320gn,帽侧部≤320gn,帽后部≤320gn。帽壳电绝缘性能电流泄露≤1.0mA。头盔侧向刚性最大变形量≤25mm； 7.下颏带的自动脱开设计可预防非正常伤害； 8.帽壳颜色可选，红色、黄色及闪亮的镍色。 9.头盔重量≤1.5KG。
2 | 消防头盔（安全员） | 1、符合XF44-2015 《消防头盔》标准； 2、半盔，款式符合消防救援局统型最新要求，带有多功能卡槽，颜色为白色，“安全员“反光标识按照用户实际需求设计； 3、冲击吸收性能： （1）高温预处理最大冲击≤3200N； （2）辐射热预处理最大冲击力≤3200N； （3）低温预处理最大冲击力≤3200N； （4）浸水预处理最大冲击力≤3200N； 4、抗冲击加速度性能： （1）帽顶部最大冲击加速度≤150gn； （2）帽前部最大冲击加速度≤400gn； （3）帽侧部最大冲击加速度≤400gn； （4）帽后部最大冲击加速度≤400gn； 5、阻燃性能： （1）下颏带损毁长度≤8mm，续燃时间≤0s，且无熔融、滴落现象； （2）披肩损毁长度≤30mm，续燃时间≤0s，且无熔融、滴落现象； （3）面罩续燃时间≤0s，且无熔融、滴落现象； 6、电绝缘性能：帽壳泄漏电流≤1.0mA； 7、下颚带抗拉强度：延伸长度≤20mm，不应出现断裂、连接件脱落及搭扣松脱现象； 8、侧刚性：帽壳最大变形≤30mm，卸载后变形≤3mm，帽壳不应有碎片脱落； 9、面罩透光率（浅色）：≥65％； 10、头盔披肩采用铝箔复合、防水及芳纶阻燃面料，披肩防水性能：耐静水压≥17kPa； 11、质量：≤1220g； 12、具有永久性标志及产品数据标识； 13、提供样品； 14、整机提供国家级检验中心出具的产品检测报告或具有CNAS/CMA资质认证的第三方检测机构出具的产品检测报告。
3 | 应急逃生自救安全绳 | 1、包括应急逃生自救安全绳1根、绳包1个、安全钩2个、下降器1个、扁带2根、排绳器1个等；符合XF494-2004《消防用防坠落装备》标准要求； 2、套装总质量≤2kg； 3、应急逃生自救安全绳：长度≥16m，经204±5℃温度下无融熔、焦化现象； 最小破断强度≥24kN； 4、轻型安全钩：采用3段自动锁、D型； （1）在开口闭合状态时，轻型消防安全钩长轴的破断强度应≥27KN； （2）在开口打开状态时，轻型消防安全钩长轴的破断强度应≥7KN； （3）短轴的破断强度应≥7 KN； （4）在安全钩的显著位置应有永久性的标志； 5、下降器：符合XF494-2004《消防用防坠落装备》标准要求；适合8mm±0.5mm直径的绳索（与安全绳配套使用）；具备离手制停功能，具备防慌乱功能，可空中悬停； （1）破断负荷≥13.5KN； 6、扁带中空管状织带结构，在260℃温度下无明显变化：破断强度≥30KN ； 7、绳包具备防止绳索缠绕、垂降墙角保护、防水和泄水功能，能合理放置安全钩、下降器，能携带于安全腰带上，在260℃温度下无明显变化； 8、每个部件上具有永久性标志及产品数据标识； 9、提供样品。 10、整机提供国家级检验中心出具的产品检测报告或具有CNAS/CMA资质认证的第三方检测机构出具的产品检测报告。
4 | 消防员灭火防护头套 | 1、符合XF869-2010《消防员灭火防护头套》标准要求； 2、材料要求：芳纶纤维 3、阻燃性能： （1）经向、纬向续燃时间≤0s； （2）经向、纬向损毁长度≤20mm； 4、热稳定性能：尺寸变化率≤3%； 5、水洗尺寸变化率：直向、横向≤2%； 6、抗起球性能≥3级； 7、甲醛含量为0； 8、接缝强力≥600N； 9、面部开口尺寸稳定性≤2%；区分大中小号，开口尺寸与空呼全面罩尺寸相匹配。 10、质量≤150g； 11、具有永久性标志及产品数据标识； 12、提供样品。 13、提供国家级检验中心出具的产品检测报告或具有CNAS/CMA资质认证的第三方检测机构出具的产品检测报告。
5 | 消防员灭火防护服 | 1、符合XF10-2014《消防员灭火防护服》标准； *2、三层设计，整体热防护性能 TPP(cal/cm2)≥35； 3、阻燃性能： （1）外层续燃时间≤0s，经、纬向损毁长度：≤45mm； （2）防水透气层续燃时间≤0s，经、纬向损毁长度：≤45mm； （3）舒适层续燃时间≤0s，经、纬向损毁长度：≤45mm； （4）外层加强材料续燃时间≤0s，经、纬向损毁长度：≤45mm； （5）救生拖拉带续燃时间≤0s，经、纬向损毁长度：≤0 mm； （6）反光标志带续燃时间≤0s，经、纬向损毁长度：≤45mm； 4、热稳定性能： （1）外层变化率≤2%； （2）防水透气层变化率≤2%； （3）外层加强材料变化率≤2%； （4）舒适层变化率≤2%； 5、缩水率： （1）外层≤2%； （2）防水透气层≤2%； （3）舒适层≤2.5%； 6、断裂强力： （1）外层经、纬向≥1200N； （2）舒适层经、纬向≥570N； （3）救生拖拉带≥10000N； 7、撕破强力：外层经、纬向≥600N； 8、外层色牢度≥4级； 9、防水透气层： （1）耐静水压≥50kPa； （2）透湿率≥5000g/（m2·24h） *10、接缝断裂强力：外层经、纬向≥900N； *11、质量≤3kg 12、符合消防救援局20式消防员灭火防护服统型要求，每套服装根据采购人需求，提供岗位臂章及胸章； 13、具有永久性标志及产品数据标识； 14、提供样品。 15、提供国家级检验中心出具的产品检测报告或具有CNAS/CMA资质认证的第三方检测机构出具的产品检测报告。（开标现场原件备查）
6 | 佩戴式防爆照明灯 | 1、符合GB 30734-2014《消防员照明灯具》； 2、外壳采用高强度金属材料，应具有防水、防爆、防尘、耐压、耐磨等性能； 3、功能要求：灯具应具有强、弱光、频闪光切换功能；具有电量显示及低电压告警功能；配备支架与统型头盔匹配。 4、光源LED≥3W， 5、光源寿命≥100000h 6、质量≤0.15kg； 7、强光照度（平均值）≥500Lx； 8、弱光照度（平均值）≥200Lx； 9、单个灯具带有电源适配器或集中充电设备，灯具采用TYPE-C 充电接口； 10、连续稳定工作时间： （1）强光≥480min， （2）弱光≥600min； 11、整机防尘防水等级≥IP67；防爆等级≥Ex(ib)ⅡCT4 12、电池 （1）充电时间≤120min， （2）循环充电次数≥1000次； 13、具有永久性标志及产品数据标识； 14、提供样品。 15、整机提供国家级检验中心出具的产品检测报告或具有CNAS/CMA资质认证的第三方检测机构出具的产品检测报告。 16、整机具有第三方出具的防爆合格证。
7 | 消防员方位灯 | 1、符合GB27899-2011标准； 2、设置频闪和常亮两种工作方式，智能开关可任意切换； 3、配用光源：LED。 （1）平均使用寿命：≥100000h； （2）发光亮度≥300cd/㎡； 4、频闪连续工作时间≥100 h， 5、常亮连续工作时间≥20h； 6、整机防尘防水等级≥IP68；防爆等级≥Ex(ia)ⅡCT4 7、质量≤100g； 8、跌落试验性能后，外观无损伤，无使电气设备防爆型式失效的形变，电池无脱落； （1）从≥2m的高度跌落到混凝土地面≥3 次。 9、具有永久性标志及产品数据标识； 10、提供样品。 11、整机提供国家级检验中心出具的产品检测报告或具有CNAS/CMA资质认证的第三方检测机构出具的产品检测报告。 12、整机具有第三方出具的防爆合格证。
8 | 消防腰斧 | 1、符合XF630-2006《消防腰斧》标准要求。具备能砍、能凿、能撬、能锯等性能。 2、全长: 285±2.5mm； 3、斧头长度：160±2.5mm； 4、斧头厚度：10±1mm； 5、平刃宽度：56±1.5mm； 6、柄刃宽度：22±1mm； 7、撬口宽度：30±1mm； 8、撬口深度：25±1mm； 7、质量：≤1kg； 8、抗冲击性能：消防腰斧各刃部经5kg的重锤冲击后，不应有裂纹、变形等损伤。 9、配备腰斧套。 10、平刃砍断性能：消防腰斧平刃应能砍断直径6.5mm的Q235A圆钢，应无明显缺刃、卷边和裂缝等影响使用功能的损伤。 11、尖刃和柄刃凿击性能：消防腰斧尖刃和柄刃应能凿击Q235A 钢平板，应无明显缺刃、卷边和裂纹等影响使用功能的损伤。 12、消防腰斧的金属表面应平整光洁，不有裂纹、毛刺、凹痕、缺损或有害杂质等缺陷，涂漆部分不有流痕、气泡等缺陷。 13、具有永久性标志及产品数据标识； 14、提供样品。 15、提供国家级检验中心出具的产品检测报告或具有CNAS/CMA资质认证的第三方检测机构出具的产品检测报告。
9 | 消防安全腰带 | 1、符合XF494-2004《消防用防坠落装备》标准要求； 2、腰带上的所有拉环，经≥13KN的正立方向静拉力和≥10KN的水平方向静拉力测试后，腰带不应松脱，环扣滑移距离≤10mm，腰带质量≤0.85 kg，宽度为70.0±1mm，区分大中小号； 3、织带边缘通过热封或其他措施来防止织线松脱，缝合接口及缝合末端≥13㎜，线路、针迹顺直、整齐，无明显弯曲或堆砌，无跳针、开线、断线。高温试验后，不融熔、焦化，无焊接，带扣边角半径≥6mm； 4、符合消防救援局统型最新要求； 5、具有永久性标志及产品数据标识； 6、提供样品。 7、提供国家级检验中心出具的产品检测报告或具有CNAS/CMA资质认证的第三方检测机构出具的产品检测报告。
10 | 消防手套 | 1、符合 XF7-2004《消防手套》标准。 *2、整体热防护性能(TPP）≥50cal/cm2； 3、阻燃性能： （1）手套外层（经向、纬向）续燃时间≤ 0 s； （2）手套掌心面（经向、纬向）损毁长度≤10 mm； （3）手套手背面（经向、纬向）损毁长度≤10mm ； （4）手套本体隔热层（经向、纬向）续燃时间≤0s； （5）手套本体隔热层（经向、纬向）损毁长度≤10mm； 4、耐热性能： （1）手套收缩率≤1%。 （2）衬里收缩率≤1%； 5、力学性能： （1）耐磨性能（循环次数）：掌心、背面≥2000次； （2）割破力：掌心、背面≥15N； （3）撕破强力：掌心、背面≥110N； （4）刺穿力：掌心、背面≥60N； 6、人体工效要求 （1）30s内3次拾取钢棒直径≤6.5mm， （2）拉重力比≥80%， （3）穿戴时间≤2s 7、具有永久性标志及产品数据标识； 8、提供样品。 9、提供国家级检验中心出具的产品检测报告或具有CNAS/CMA资质认证的第三方检测机构出具的产品检测报告。
11 | 抢险救援服(夏) | 一、主要材质及性能要求 1.1 抢险救援防护服主体颜色应为桔红色，肩背部、口袋袋盖为火焰蓝色。 1.2 抢险救援防护服包括上衣、裤子、行军帽和腰带，服装上应含有左上臂盾牌型魔术贴、左胸19消防员软胸徽同形状魔术贴及右胸长方形魔术贴，其款式、号型应符合《20式消防员抢险救援防护服款式标识统型要求》。 1.3 面料为原液染色芳纶纤维，具有防静电、阻燃、耐磨、轻便等性能，并采用双层结构织法，具有外侧抗油拒水、内侧吸湿排汗的特点，并同时具有抗菌、防霉的功能。 1.4 反光标志带应采用5cm宽黄银黄阻燃反光带；上衣前门襟和裤子前襟处采用9号的树脂拉链，颜色为桔红色；腰带采用插扣式腰带，颜色为桔红色，表面光滑、无毛刺和锋利边缘；五金件经过防腐蚀处理。 二、主要技术指标要求 2.1 产品应符合XF 633-2006《消防员抢险救援防护服装》标准要求。 2.2 面料单位面积质量：≤210g/m2。 2.3 阻燃性能：经、纬向损毁长度≤50mm，续燃时间为0s，应无熔融，滴落现象。 2.4 断裂强力：经、纬向断裂强力≥1000N。 2.5 撕破强力：经、纬向撕破强力≥180N。 2.6 接缝断裂强力：≥650N。 2.7 热稳定性能：经、纬向尺寸变化率≤1%，且表面应无明显变化。 2.8 色牢度：耐洗色牢度≥4级，耐汗渍色牢度≥4级，耐干摩擦色牢度≥4级，耐湿摩擦色牢度≥4级，耐光色牢度应符合4级要求。 2.9 色差：救援服同色面料部分的领与前身、袖与前身、袋与前身、左右前身及其他表面部位的色差应≥4级。 2.10 表面抗湿性能：≥3级。 2.11 整套救援服质量：≤1.5kg。 2.11 反光标志带 2.12.1 逆反射系数：在入射角5°观测角12′条件下的逆反射系数应≥400cd/(lx·m2）。 2.12.2 热稳定性能：在180℃条件下经5min后，反光材料表面应无炭化、脱落现象。其入射角5°观测角12′条件下的逆反射系数应≥400cd/(lx·m2）。 2.12.3 高低温性能：经高低温试验后，反光标志带不应出现断裂、起皱、扭曲的现象。 2.12.4 阻燃性能：损毁长度应≤50mm，续燃时间为0s，不应有熔融、滴落现象。 2.13 面料水洗尺寸变化率：经、纬向水洗尺寸变化率≤5%。 2.14 缝纫线热稳定性：试样经（180±5）ºC、5min后，无熔融和烧焦现象。 2.15 五金件热稳定性：试样经（180±5）ºC、5min后，能保持其原有功能。 2.16 针距密度：明暗线每3cm≥12针，包缝线每3cm≥9针。 2.17 防静电性能：整套服装带电电荷量≤0.6μC。 2.18 面料起毛起球：≥4级。 2.19 面料速干性：蒸发速率≥0.3g/h；透湿量≥9000（g/m2·24h）。 2.20 吸湿性：吸水率≥100%；滴水扩散时间≤20s；芯吸高度经、纬向≥120mm。
12 | 抢险救援服(冬) | 一、主要材质及性能要求 1.1 抢险救援防护服主体颜色为桔红色，肩背部、口袋袋盖为火焰蓝色。 1.2 抢险救援防护服包括上衣、裤子、行军帽和腰带，服装上应含有左上臂盾牌型魔术贴、左胸19消防员软胸徽同形状魔术贴及右胸长方形魔术贴，其款式、号型应符合《20式消防员抢险救援防护服款式标识统型要求》。 1.3 服装结构由外层、防水透气层和舒适层三层结构组成。外层材料为原液染色芳纶纤维，应具有防静电、阻燃、耐磨、轻便等性能特点。 1.4 反光标志带应采用5cm宽黄银黄阻燃反光带；上衣前门襟和裤子前襟处采用9号的树脂拉链，颜色为桔红色；腰带采用插扣式腰带，颜色为桔红色，表面光滑、无毛刺和锋利边缘；五金件经过防腐蚀处理。 二、主要技术指标要求 2.1 产品应符合XF 633-2006《消防员抢险救援防护服装》标准要求。 2.2 整套救援服质量：≤2kg。 2.3 防静电性能：整套救援服带电电荷量：≤0.6μc。 2.4 外层面料： 2.4.1 色牢度：耐洗沾色色牢度≥4级，耐干、湿摩擦色牢度≥4级，耐汗渍色牢度≥4级，耐光色牢度≥4级。 2.4.2 热稳定性能：经、纬向尺寸变化率≤1%，且表面无明显变化。 2.4.3 表面抗湿性能：≥3级。 2.4.4 单位面积质量：≤210g/m2。 2.4.5 断裂强力：经、纬向断裂强力≥1200N。 2.4.6 撕破强力：经、纬向撕破强力≥200N。 2.4.7 阻燃性能：经、纬向损毁长度为≤50mm，续燃时间为0s，应无熔融，滴落现象。 2.4.8 接缝断裂强力：≥800N。 2.4.9 水洗尺寸变化率：沿经、纬向水洗缩率≤2%。 2.4.10 起毛起球：≥4级。 2.5 防水透气层面料： 2.5.1 单位面积质量：≤115g/m2。 2.5.2 耐静水压性能：≥50kPa. 2.5.3 透水蒸汽性能：≥5000 g/(m2·24h). 2.5.4 拒油性能：≥4级。 2.6 舒适层面料： 2.6.1 单位面积质量≤125g/m2。 2.6.2 阻燃性能：经、纬向损毁长度为≤50mm，续燃时间为0s，应无熔融，滴落现象。 2.6.3 断裂强力：经向断裂强力≥500N，纬向断裂强力≥300N。 2.7 反光标志带： 2.7.1 逆反射系数：在入射角5°观测角12′条件下的逆反射系数应≥400cd/(lx·m2）。 2.7.2 热稳定性能：在180℃条件下经5min后，反光材料表面应无炭化、脱落现象。其入射角5°观测角12′条件下的逆反射系数应≥400cd/(lx·m2）。 2.7.3 高低温性能：经高低温试验后，反光标志带不应出现断裂、起皱、扭曲的现象。 2.7.4 阻燃性能：损毁长度应≤50mm，续燃时间为0s，不应有熔融、滴落现象。 2.8 缝纫线热稳定性：试样经（180±5）ºC、5min后，无熔融和烧焦现象。 2.9 五金件热稳定性：试样经（180±5）ºC、5min后，能保持其原有功能。 2.10 针距密度：明暗线每3cm≥12针，包缝线每3cm≥9针。
13 | 抢险救援手套 | 1.手套整体材料采用阻燃材料设计，手背主体颜色为橘红色，与抢险救援服装颜色一致。 2.手指关节弯折处采用镂空立体剪裁工艺，增强贴合性和灵活性。指尖采用翻指式缝制工艺，增强手套的立体感和手指贴合舒适度。适用于日常训练，垂绳攀爬，器械操作，清理灾后现场等抢险救援任务。 3.手背采用橘红色弹性芳纶针织布，阻燃，舒适透气，适合长时间穿戴；手背关节部位设计防撞泡棉，增强舒适性和防护性。 4.手掌外层采用阻燃耐磨反绒牛皮，特点是阻燃、耐磨和耐穿刺性能强，柔软舒适。可有效避免抢险救援过程中抓到尖锐、锋利物体时对手掌部位造成伤害；手掌内层采用芳纶防割布，具有很高的耐切割，柔软、舒适透气性能。 5.手腕处采用魔术贴松紧锁紧结构，穿戴便捷。 6.阻燃性能：手背外层经向纬向续燃时间均≤0s,经向损毁长度≤65mm，纬向损毁长度≤45mm，且不应有熔融滴落现象； 7.热稳定性能：在温度为（180±5）℃经5min后，试样表面无编号，且无熔融、熔滴和剥里现象，收缩率长方向≤2%,宽方向≤3%。 8.手套耐磨性能优异，试样在9kpa压力下经8000次循环摩擦后，试样未被磨穿。 ★ 9.手套耐撕破强力性：经向≥140N，纬向≥100N ★ 10.手套抗切割性≥14N，手套耐穿刺性≥145N。 11.手套灵巧性能，徒手控制百分比≤105%。 12.抓握性能≥103%. 13.穿戴性能，穿戴时间≤8s 14.符合GA633抢险救援手套要求，提供省级以上检验部门出具的相关检测报告。
14 | 抢险救援头盔 | 1、符合XF633-2006《消防员抢险救援防护服装》标准，符合消防救援局统型最新要求，可根据采购人要求提供红色、橙色两种颜色； 2、冲击吸收性能： （1）高温预处理最大冲击力≤3000N； （2）低温预处理最大冲击力≤3000N； （3）浸水预处理最大冲击力≤3000N； 3、抗冲击加速度性能： （1）帽顶部最大冲击加速度≤140gn； （2）帽前部最大冲击加速度≤400gn； （3）帽侧部最大冲击加速度≤400gn； （4）帽后部最大冲击加速度≤400gn； 4、阻燃性能： （1）下颏带损毁长度≤50mm，续燃时间≤0s，且无熔融、滴落现象； （2）反光标志带损毁长度≤50mm，续燃时间≤0s，且无熔融、滴落现象； （3）帽壳续燃时间≤5s，且无熔融、滴落现象； 5、电绝缘性能：帽壳的泄漏电流为≤1mA； 6、下颏带抗拉强度：延伸长度为≤20mm； 7、质量（不包括附件）：≤1kg； 8、具有永久性标志及产品数据标识； 9、提供样品； 10、整机提供国家级检验中心出具的产品检测报告或具有CNAS/CMA资质认证的第三方检测机构出具的产品检测报告。
15 | 水域救援割绳刀 | 1、刀片为钛合金；刀头采用钝刀头设计；刀鞘卡子可以固定在 PFD 上面； 2、刀长≥185mm； 3、刀刃长度≥70mm； 4、硬度≥50HRC； 5、质量≤0.3kg； 6、具有永久性标志及产品数据标识； 7、提供样品。 8、提供国家级检验中心出具的产品检测报告或具有CNAS/CMA资质认证的第三方检测机构出具的产品检测报告。（开标现场原件备查）