## Sheet1
附件1
龙岩市消防救援支队2024年度器材装备采购项目技术需求
序号 | 装备名称 | 技术需求
1 | 消防员隔热防护服 | 一、实质性要求 1、符合 XF 634-2015《消防员隔热防护服》标准，并 提供国家权威检测机构出具的检验报告。 2、背部带有背囊，可佩戴正压式消防空气呼吸器。 一般指标性参数（▲） ▲1、全套服装由隔热头套、上衣、背带裤、手套，鞋套 等组成。隔热服分外层、隔热层和舒适层三层组合而成。 ▲2、面料外层性能： 阻燃性能：续燃时间，径向 0s，纬向 0s；损毁长度，经 向≤35mm，纬向≤35mm。 断裂强力:经向≥2200N， 纬向≥2000N。 撕破强力：经向≥400N，纬向≥200N。 热稳定性能：尺寸变化（%），经向≤1，纬向≤1，无变 色、脱层、炭化、熔融和滴落现象。 耐静水压性能：≥200kPa。 抗辐射热渗透性能：内表面升温达到 24℃的时间不应小 于 75s。 剥离强度（N/30mm）：经向≥18 纬向≥25。 ▲3、面料隔热层性能： 阻燃性能：续燃时间，径向 0s，纬向 0s；损毁长度，径 向≤50mm，纬向≤50mm。 热稳定性能：尺寸变化（%），径向≤1，纬向≤1，无变 色、脱层、炭化、熔融和滴落现象。 ▲4、面料舒适层性能： 阻燃性能：续燃时间，径向 0s，纬向 0s；损毁长度，径 向≤40mm，纬向≤40mm。 断裂强力：经向≥800mm，纬向≥700mm。 ▲5、隔热头罩性能： 耐高温性能：经耐高温性能试验后，隔热头罩不应有炭 化、熔融和滴落现象，视窗不应有明显变形或损坏的现 象。 视野：左右视野≥105°，上视野≥7°，下视野≥45°。 视窗透光率：无色透明视窗透光率≥90% 。 ▲6、硬质附件耐高温性能试验后均应保持原有性能。 ▲7、火焰和辐射热防护性能（整体性能）：TPP 值≥ 60al/c ㎡。 ▲8、接缝断裂强力（整体性能）：接缝断裂强力≥1000N。 ▲9、总质量≤5kg。 ▲10、隔热温度：不低于 1000℃。 ▲11、防护能力（整体性能）： 隔热上衣和隔热裤面料之间的重叠部分不应小于 200mm； 隔热头罩和隔热上衣领口以下之间的重叠部分不应小于 200mm；
2 | 核沾染防护服 | 1.符合国家标准GBZ/T147-2002《X射线防护材料衰减性能的检测》的规定。 2.产品材质要求：中间层采用高分子PVC改性铅橡胶、外层和里层均采用永久阻燃、带防静电丝的芳纶面料；服装材料质量要求：防辐射性能在100KV准直X辐射束下测试，铅当量≥0.35mmpb。 3.产品特点要求：符合身体工学设计，穿脱方便，便于携带，整装重量≤8kg；可防X、γ、β等射线辐射，具有永久阻燃及防静电功能，面罩具有视野开阔、无眩晕、防雾等功能；产品整套配置要求：连帽连体服、防护面罩、过滤罐、手套、靴子、腰带、碘化钾、胶带、便携铝箱；整个套装均可直接洗消。 4.核沾染防护服。 4.1渗透时间（min）：98%硫酸t＞240；30%盐酸t＞240；60%硝酸t＞240；40%氢氧化钠t＞240。 4.2强力下降率：98%硫酸经向：9.0%，纬向：30.8%；30%盐酸经向：8.2%，纬向：33.8%；60%硝酸经向：10.5%，纬向：17.8%；40%氢氧化钠经向：15.2%，纬向：11.3%。 4.3接缝断裂强力：≥484N。 4.4喷溅液、喷射液密性：合格；核沾染防护服需配备超压排气阀。 4.5耐磨性：在9kPa压力下，试样经100次循环摩擦后，表面无破洞。 4.6耐屈挠性：经1000次屈挠后无破坏或断裂现象。 4.7抗刺穿性：≥53.8N。 4.8经向断裂强度：≥1195N，纬向断裂强度：≥1093N。 4.9阻燃性能（表面）：有焰燃烧时间：＜10s；无焰燃烧时间：＜10s。 5.核辐射防护背心。 5.1化学防护性能：类别及渗透时间（t/min）：1、98%硫酸：＞240t/min；2、30%盐酸：＞240t/min；3、60%硝酸：＞240t/min；4、40%氢氧化钠：＞240t/min；5、芥子气“液－气”：＞80t/min（单层）；6、耐汽油性：无裂纹；7、耐三合二溶液性：无变色无裂纹 5.2物理防护性能：1、抗刺穿力（N）＞130N；2、耐磨性能＞8000圈；3、断裂强力（N）经向＞900N；4纬向＞300N；5、接缝强力（N）130N；6、强力下降率%经向≤30%纬向≤30%；7、材料耐低温性能－40℃通过；8、阻燃性能（表面）：有焰燃烧时间＜10s，无焰燃烧时间＜10s。 6.提供符合招标文件第三方检（验）测机构出具能够证明产品质量合格的检（验）测报告复印件加盖投标人公章。
3 | 消防过滤式综合防毒面具 | 1.符合国家相关标准要求，提供相关检验报告复印件并加盖投标人公章。 2.供货时提供原厂售后服务承诺函原件扫描件。 3.全套产品包含全面罩1个，全防型滤罐1个。 4.面罩应设计成全面罩，进行宽边双密封仿脸型设计和导汗设计，可选配特殊眼镜支架，供近视者使用。 ◆5.采用双面防雾镜片，大视野、无棱角，可更换高强度防刮涂层，防刮擦、防高速冲击；可抵抗800℃以上瞬间高温达5秒。 6.可有效防有机、无机、酸性、氨及氨类衍生物等综合气体。并在罐体上标识出防护有毒物质种类。 7.呼吸器应在防护头罩的额部设置环绕头部一周的反光标志。采用具有反光特性材料制造的防护头罩，可以不设置反光标志。 8.呼吸器的佩戴质量应≤1000g。 9.呼吸器的所有金属零部件应耐腐蚀，其表面应无龟裂、皱折、毛刺等。 10.半面罩过滤件总质量不应大于300g；全面罩的过滤总质量不应大于500g。 11.包装采用单独塑料硬质包装箱包装，标明产品、生产厂商、联系方式、生产日期，印制二维码，扫码后显示产品用途、原理、结构、使用注意事项、储存保养和操作使用视频等信息。
4 | 消防坐式半身安全吊带 | ★1.符合国家XF494-2004《消防用防坠落装备》标准要求，提供国家认可的具备相关资质的第三方检验检测机构出具的完整有效的检验报告复印件并加盖投标人公章。 2.Ⅱ型安全吊带，固定于腰部、大腿或臀部以下部位。 ◆3.吊带设计负荷≥2.67KN， 4.安全吊带的拉环不允许焊接。 5.承重织带宽度应不小于40mm且不大于70mm。 6.应能调节尺寸大小以适合不同体型佩戴，腰带采用加厚设计，腿部衬垫设计。 7.织带和缝线应由原纤维制成，纤维类型为聚酰胺纤维或聚酯纤维。 8.织带边缘应通过热封或其他措施来防止织线松脱。 9.安全带上的缝线应与织带相匹配，用肉眼易于检查；缝合接口及缝合末端回缝不应少于13 mm；线路、针迹应顺直、整齐，无明显弯曲或堆砌，无跳针、开线、断线。 10.配中文说明书、专用的包装袋包装，标明产品、生产厂商、生产日期。 11.在吊带内侧合适位置设置标注生产厂商、联系方式、生产日期的永久性标识，印制二维码，扫码后显示产品用途、原理、结构、使用注意事项、储存保养和操作使用视频等信息。
5 | 消防轻型安全绳（以米为单位） | 消防轻型安全绳：安全绳为连续结构，主承重部分由连续纤维制成。直径9.5mm，长度20m。轻型安全绳最小破段强度不小于20KN；通用的安全绳的最 小破段强度不小于40KN，当承重达到最小破段强度10%时，安全绳的延伸率不小于1且不大于10%：经204℃+_5℃的耐高温性能时，安全绳不会出现熔融、焦化现象。技术性能符合GA 494《消防用防坠落装备》的要求。20米
6 | 消防通用安全绳（B款）（以米为单位） | ★1.符合国家XF494-2004《消防用防坠落装备》标准要求，提供国家认可的具备相关资质的第三方检验检测机构出具的完整有效的检验报告复印件并加盖投标人公章。 2.供货时提供原厂售后服务承诺函原件扫描件。 3.由聚酰胺合成纤维制成（或优于该材质）。 4.应为连续结构，主承重部分应由连续纤维制成。 5.绳索外层不得有断丝、毛刺、切口、粗糙、高温灼伤，无化学品浸蚀，绳芯无明显变形现象。 6.绳芯不得有凹进、突出、漏芯或其他损害的情况。 7.表面无任何机械损伤现象，整绳粗细均匀、结构一致。 8.夹心绳结构。直径：13.5mm±1mm，能与防坠落辅助部件滑轮配套使用。 9.长度≥100m，每根绳的两端应妥善收尾并有金属内衬，绳索内编入一条不小于2mm宽的厂家防伪标识，标明产品、生产厂商、生产日期、型号大小。 ▲10.破断强度≥40kN，当承重达到最小破断强度的10％，1％≤延伸率≤10％。 11.每50m绳配备1个绳索保护套，配备专用塑料包装箱包装，包装箱上有生产厂家、生产日期和器材名称等内容。
7 | 漏电探测仪 | 1.符合国家有关技术标准，提供相关检验报告复印件并加盖投标人公章。 2.供货时提供原厂售后服务承诺函原件扫描件。 3.无需接触电源即可探测安全距离范围内泄漏电流的具体位置，最远测试距离≥120m。 4.至少具有高感和低感两种测试方式选择。声光报警。 ▲5.被测电压频率范围在20-100 Hz之间，探测电压≥120V（AC）。 6.当测试到有漏电时，前端会有灯光闪烁，并伴随着警报声，越靠近漏电源头，灯光闪烁越快，且警报声越响。 7.持续使用时间≥300h。 8.操作温度至少达到—30℃---+60℃。 9.配备2节高性能电池。 10.需提供防护等级达到IP67的便携箱，可将主机及所有配件装入，以方便运输和存放。包装箱标注产品名称、生产厂商、联系方式、生产日期等信息，印制二维码，扫码后显示产品用途、原理、结构、使用注意事项、储存保养和操作使用视频等信息。 11.提供中文使用说明书、操作演示光盘，提供产品品牌、生产厂家详细地址、联络方式及代理商的详细地址和售后服务联络方式。
8 | 消防过滤式自救呼吸器 | ★1.符合GB 21976.7-2012《建筑火灾逃生避难器材 第7部分：过滤式消防自救呼吸器》标准要求，提供国家认可的具备相关资质的第三方检验检测机构出具的完整有效的检验报告复印件并加盖投标人公章。 2.可有效防有机、无机、酸性、氨及氨类衍生物等综合气体。在罐体上标识出防护有毒物质种类，至少能够对无机气体、蒸气和一氧化碳有效防护。 ▲3.防护时间≥30分钟。 ▲4.烟气过滤性能≥95%。 5.呼吸器的佩戴质量≤1000g。 ▲6.防护头罩总视野≥70%，视窗透光率≥85%。 ★7.对该产品必须进行中文名牌标注，并提供专用包装。包装箱合适位置设置标注生产厂商、联系方式、生产日期的永久性标识，印制二维码，扫码后显示产品用途、原理、结构、使用注意事项、储存保养和操作使用视频等信息。 ★8.必须提供中文使用说明书、生产厂家详细地址、联络方式及代理商的详细地址和售后服务联络方式。
9 | 折叠式担架 | 1、总体要求：符合国家现行有关标准、规范，提供国家消防装备重量监督检验中心或其他国家级权威检验机构出具的检测报告复印件或扫描件。 2、采用高强度合金材料和牛津布担架面制成。 3、主要用于运送事故现场受伤人员。 4、本担架带支腿、可折叠，前方设置万向轮，后方设置定向轮。 5、承重≥150kg。 6、配备纸质版和电子版中文使用维护保养说明书，配备专用器材储运包，防水、防尘、防刮擦。 7、永久性标签内容包括:制造厂名称、地址、联系方式和注册商标；产品名称及型号；生产日期和批号；产品执行标准的代号和RFID 芯片（内容根据采购方需要填写）
10 | 消防救生气垫A款 | 1 ★符合XF 631-2006《消防救生气垫》标准 2 消防救生气垫表面所有面料的拉伸强度：经向拉伸强度≥20kN/m、纬向拉伸强度≥20kN/m 3 ▲充气时间：≤60s 4 ▲补气时间：≤30s 5 ▲减速度值：头部≤80g、胸部≤60g、骨盆≤60g 6 未充气时重量（不包括气源）：≤100kg 7 展开尺寸（长宽高）≥6*8*2.5m（±0.2m） 8 气垫四角均含收放绳索 9 含电动或燃油形式充气设备 10 供货时提供所投产品第三方检验机构出具完整有效的检验报告 11 投标时提供所投产品第三方检验机构出具完整有效的检验报告复印件
11 | 救生缓降器 | ★1.符合GB21976.2-2012《建筑火灾逃生避难器材 第2部分：逃生缓降器》标准要求，提供国家认可的具备相关资质的第三方检验检测机构出具的完整有效的检验报告复印件并加盖投标人公章。 2.缓降器由安全钩、安全带、钢丝绳索、调速器、固定器连接件及绳索卷盘组成。 ▲3.钢丝绳直径不小于3mm，绳芯采用航空用钢丝绳，材质符合YB/T5197-1993的要求。钢丝绳接头处采用机压铝扣固定，固定数量≥2枚。 4.安全带材质合成纤维材料，带宽50mm—80mm，带厚2mm—3mm，带长1000 mm-1800mm。 5.载荷重量：35—100kg。 ▲6.工作高度：≥30m。 7.安全钩为钛合金材质，带自锁，钩体上应有执行标准和性能参数。 8.配备备用逃生钢丝绳1套（双头钢丝绳环）、安全钩1个、固定器2个、螺丝2套。 9.配备与设备相适用的铝合金包装箱1个，箱子要求坚固耐用，箱体喷涂器材名称、生产厂家、联系方式、生产日期。印制二维码，扫码后显示产品用途、原理、结构、使用注意事项、储存保养和操作使用视频等信息。 10.提供中文使用说明书、操作演示光盘或U盘或U盘、生产厂家或代理商详细地址、联络方式。
12 | 6米二节拉梯 | ★1.符合 XF137-2007《消防梯》标准要求，提供国家认可的具备相关资质的第三方检验检测机构出具的完整有效的检验报告复印件并加盖投标人公章。 2.竹制，经过防腐处理，梯蹬与侧板紧密吻合，不得松动、加楔。外表面光滑无毛刺，表面涂不导电的涂料保护，竹表面呈橘黄色，金属零件涂黑色磁漆。 3.金属零件和竹、零件紧密粘合，不补塞。紧固件垂直旋紧，无突出的钉头锋口和毛刺等缺陷。铆钉应紧固 并呈平整半圆头。 4.高度≥6±0.2m。 5.最小梯宽300±3mm。 6.梯蹬间距（280/300/340）±2mm。 7.质量≤35kg。 8.消防梯的侧板设有角度仪，能可靠指示梯身与 地平面的夹角。 9.消防梯永久铭牌标有“执行标准、名称、规格型号、商标、厂名、厂址、生产日期或批号、使用须知”等内容
13 | 9米拉梯 | 1.符合 XF137-2007《消防梯》标准要求，提供国家认可的具备相关资质的第三方检验检测机构出具的完整有效的检验报告复印件并加盖投标人公章。 2.高度≥9m±0.2m。
14 | 异型异径接扣 | 1.密封性能:水带接口在0.3MPa和4.0MPa时无渗漏现象。 2.耐压性能:水带接口在4.OMPa时无断裂或变形现象。 3.转换接口型号供货时确认。 4.80内扣-65卡式（快速公）10个。 5.65内扣-80内扣，20个。 6.65内扣-80卡式（快速母）10个。 7.65内扣-80卡式（快速公）10个。 8.65卡式（快速公）-80卡式（快速母）10个。 9.80卡式（快速公）-65卡式（快速母）10个。 10.65内扣-65卡式（快速公）10个。 11.65内扣-65卡式（快速母）10个。 12.80MM卡扣公口转80MM卡扣公口10个。 13.80内扣-65卡式（快速母）10个。 14.80内扣-80卡式（快速母）10个
15 | 中压分水器（二分） | ★1.符合 XF868-2010《分水器和集水器》标准，提供国家认可的具备相关资质的第三方检验检测机构出具的完整有效的检验报告复印件并加盖投标人公章。 2.分水器材料使用 ZL104 稀土铝，镁铝合金接口。 3.额定工作压力≥1.6 兆帕，耐压强度≥2.5 兆帕。 4.进水口通径：80mm卡式，出水口通径：65mm卡式×2。（★接口类型必须与采购单位确认，满足用户要求）
16 | 中压分水器（三分）A款 | ★1.符合 XF868-2010《分水器和集水器》标准，提供国家认可的具备相关资质的第三方检验检测机构出具的完整有效的检验报告复印件并加盖投标人公章。 2.分水器材料使用 ZL104 稀土铝，镁铝合金接口。 3.额定工作压力≥1.6 兆帕，耐压强度≥2.5 兆帕。 4.进水口通径：80mm卡式，出水口通径：65mm卡式×3。（★接口类型必须与采购单位确认，满足用户要求）
17 | 中压分水器（三分）B款 | ★1.符合 XF868-2010《分水器和集水器》标准，提供国家认可的具备相关资质的第三方检验检测机构出具的完整有效的检验报告复印件并加盖投标人公章。 2.镁铝合金材质。 3.公称压力≥2.5 兆帕。 4.进水口通径：80mm卡式，出水口通径：65mm卡式×3。（★接口类型必须与采购单位确认，满足用户要求）
18 | 多功能消防水枪 | ★1.符合GB 8181-2005《消防水枪》标准，提供国家认可的具备相关资质的第三方检验检测机构出具的完整有效的检验报告复印件并加盖投标人公章。 2.防腐合金材质。 3.可实现开花/直流/喷雾，并且能够喷射泡沫。 4.进水口65mm（接口类型按采购人要求提供）。 ▲5.额定压力：0.5-0.7MPa，直流射程：≥30m。 6.额定流量：≥8L/s，流量可调节。 7.进水口65mm，★接口类型必须与采购单位确认，满足用户要求。 8.喷雾角度：满足或优于0-100度连续可调。 9.开花角度：满足或优于30-120度连续可调。
19 | 直流水枪(A款) | ★1.符合GB 8181-2005《消防水枪》标准，提供国家认可的具备相关资质的第三方检验检测机构出具的完整有效的检验报告复印件并加盖投标人公章。 2.额定压力：≥0.35Map。 3.额定流量：≥7.5L/s。 4.射程≥28m。 5.进水口65mm，出水口19mm。 ★6.进水口接口类型必须与采购单位确认，满足用户要求。
20 | 直流水枪(B款) | ★1.符合GB 8181-2005《消防水枪》标准，提供国家认可的具备相关资质的第三方检验检测机构出具的完整有效的检验报告复印件并加盖投标人公章。 2.进水口65mm，出水口19mm。 3.进水口接口类型必须与采购单位确认，满足用户要求
21 | 折叠式救援梯 | 工作长度：3.50M 缩回长度：≤0.95 重量：10.39KG
22 | 折叠式救援梯（单杠梯） | 1、工作高度：3±0.1m。 2、最小梯宽：250±2mm。 3、梯蹬间距：340±2mm。 4、整梯质量：≤8.85kg。 5、梯节扭转角：≤10°。 6、水平弯曲残余变形比值：≤0.15％。 7、梯蹬弯曲残余变形比值：≤0.24％。 8、侧板悬臂弯曲最大变形值：≤1.3mm。 9、侧板摇摆残余变形比值：≤0.18％。
23 | 绳索保护垫 | 1.材质：夹网布、棉或其他更优材质。 2.尺寸：≤70*15cm。 3.重量：≤120g。 4.6个环镀锌钢≥15mm孔径气眼可直接挂主锁固定，实现快速多个垫拼接。
24 | 挂钩梯 | ★1.符合 XF137-2007《消防梯》标准要求，提供国家认可的具备相关资质的第三方检验检测机构出具的完整有效的检验报告复印件并加盖投标人公章。 2.材质：高强度优质铝合金材质。 3.工作长度：4m±0.1m； 4.最小梯宽：250mm±2mm； 5.梯登间距：（280/300/340）mm±2mm； 6.挂钩梯的展开和缩合应灵活可靠，无卡阻现象，定位装置应可靠。 7.整梯质量：≤10kg。 8.消防梯永久铭牌标有“执行标准、名称、规格型号、梯蹬间距、整梯质量；商标、厂名、厂址、生产日期或批号、使用须知”等规定。
25 | 泡沫输转泵 | 优质泡沫输转泵；额定压力≥1.0MPa；额定流量≥30L/s；吸深≥3m；输转距离≥300m。配置两套系统，确保同时吸液和供液操作。可根据作战需要输转内不同类型的泡沫液；
26 | 中压分水器（三分）3款（80转40卡式快速接口） | ★1.符合 XF868-2010《分水器和集水器》标准，提供国家认可的具备相关资质的第三方检验检测机构出具的完整有效的检验报告复印件并加盖投标人公章。 2.分水器材料使用 ZL104 稀土铝，镁铝合金接口。 3.额定工作压力≥1.6 兆帕，耐压强度≥2.5 兆帕。 4.进水口通径：80mm卡式，出水口通径：40mm卡式×3。（★接口类型必须与采购单位确认，满足用户要求）
27 | 多功能消防水枪（40口径） | ★1.符合GB 8181-2005《消防水枪》标准，提供国家认可的具备相关资质的第三方检验检测机构出具的完整有效的检验报告复印件并加盖投标人公章。 2.防腐合金材质。 3.可实现开花/直流/喷雾，并且能够喷射泡沫。 4.进水口40mm（接口类型按采购人要求提供）。 ▲5.额定压力：0.5-0.7MPa，直流射程：≥30m。 6.额定流量：≥8L/s，流量可调节。 7.进水口65mm，★接口类型必须与采购单位确认，满足用户要求。 8.喷雾角度：满足或优于0-100度连续可调。 9.开花角度：满足或优于30-120度连续可调。
28 | 40mm中压消防水带 | ★1.符合GB 6246-2011《消防水带》标准，提供国家认可的具备相关资质的第三方检验检测机构出具的完整有效的检验报告复印件并加盖投标人公章。 2.配卡式水带接口（快速），接口符合GB 12514.1-2005《消防接口 第1部分 消防接口通用技术条件》，GB 12514.3-2006《消防接口 第3部分 卡式消防接口型式和基本参数》标准要求，公称压力≥1.6MPa。
29 | 65mm止水器 | 1.止水器主要用于供水支干线截止水流用，止水器由雌雄卡式接口及开关阀组成，通过开关 阀门来截止水流。 2.接口通经（d）:65mm、65mm。 3.球阀规格： DN65。 4.公称压力 ：≥1.6MPa。 5.适用介质：水及泡沫混合液
30 | 80mm止水器 | 1.止水器主要用于供水支干线截止水流用，止水器由雌雄卡式接口及开关阀组成，通过开关 阀门来截止水流。 2.接口通经（d）:80mm、80mm。 3.球阀规格： DN80。 4.公称压力 ：≥2.0MPa。 5.适用介质：水及泡沫混合液
31 | 3％水成膜泡沫 | ★1.符合GB15308-2006《泡沫灭火剂》标准要求，提供国家认可的具备相关资质的第三方检验检测机构出具的完整有效的检验报告复印件并加盖投标人公章。 2.符合中国环境标志产品技术要求HJ/T 225-2005，提供相关认证证书。 3.产品要求不含全氟辛烷磺酸及其衍生物（PFOS）及全氟辛酸（PFOA）并提供有资质的检验机构出具的完整检验报告。 4.凝固点≤-10℃。 5.腐蚀率mg/（d·dm2）：Q235A钢片≤15，3A21铝片≤15。 6.发泡倍数≥7倍。 7.25%析液时间≥2.5min。 ▲8.灭火性能（IA级别）：灭火时间≤3min 抗烧时间≥10min。 9.有效期≥8年。 10.温度敏感性判定：非温度敏感性泡沫液。 11.混合比6%型。 12.适用于淡水、海水。 ★13.对该产品必须中文名牌标注，提供中文使用说明书、产品品牌、生产厂家详细地址、联络方式及售后服务点、代理商的详细地址和联络方式。并提供专用包装，以方便运输和存放，包装箱体上须有品名、规格型号及生产厂家名称或代理厂家，以1000L为单位装运，包装标识满足消防救援局《低倍数泡沫灭火剂包装标识统型要求》（具体与合同签订单位确认）。
32 | A类泡沫 | ★1.符合GB27897-2011《A类泡沫灭火剂》标准要求，提供国家认可的具备相关资质的第三方检验检测机构出具的完整有效的检验报告复印件并加盖投标人公章。 2.符合中国环境标志产品技术要求HJ/T 225-2005，提供相关认证证书。 3.产品要求不含全氟辛烷磺酸及其衍生物（PFOS）及全氟辛酸（PFOA）并提供有资质的检验机构出具的完整检验报告。 4.凝固点：≤-10℃。 5.pH值：6.0～9.5。 6.在混合比为1%条件下：25%析液时间≥18min。 7.腐蚀率mg/（d·dm2）：Q235A钢片≤3、3A21铝片≤3； ▲8.灭A类火性能（IA级别）：灭火时间≤90S，抗复燃时间≥10min。 9.灭非水溶性液体火性能（IA级别）：灭火时间≤3min；抗烧时间≥10min。 10.有效期≥3年。 11.温度敏感性判定：非温度敏感性泡沫液。 12.混合比0.3%－1%型。 13.适用于淡水、海水。 ★14.对该产品必须中文名牌标注，提供中文使用说明书、产品品牌、生产厂家详细地址、联络方式及售后服务点、代理商的详细地址和联络方式。并提供专用包装，以方便运输和存放，包装箱体上须有品名、规格型号及生产厂家名称或代理厂家，以1000L为单位装运，包装标识参考消防救援局《低倍数泡沫灭火剂包装标识统型要求》（具体与合同签订单位确认）。